## 2022第一季度 (hidden)
附件
大鹏新区2022年第一季度主要建筑材料监督抽检情况统计表
序号 | 材料类别 | 样品数量 | 合格数量 | 不合格数量 | 合格率（%）
1 | 钢筋原材 （热轧带肋钢筋） | 19 | 19 | 0 | 100%
2 | 钢筋机械连接接头 （现场检测） | 1 | 0 | 1 | 0%
3 | 硬化混凝土试块 | 4 | 4 | 0 | 100%
4 | 水泥 | 8 | 8 | 0 | 100%
5 | 粉煤灰 | 3 | 3 | 0 | 100%
6 | 砂子氯离子 | 6 | 6 | 0 | 100%
7 | 自粘沥青基防水卷材 | 4 | 4 | 0 | 100%
8 | 聚氨酯防水涂料 | 4 | 4 | 0 | 100%
9 | 给水用聚乙烯（PE） 管材 | 2 | 2 | 0 | 100%
10 | 建筑绝缘电工套管 | 1 | 1 | 0 | 100%
11 | 电线 | 4 | 4 | 0 | 100%
12 | 其他 | 16 | 16 | 0 | 100%

## 2023第四季度
附件
大鹏新区2023年第四季度主要建筑材料监督抽检情况统计表
序号 | 材料类别 | 样品数量 | 合格数量 | 不合格数量 | 合格率（%） | 备注
1 | 钢筋原材 （热轧带肋钢筋） | 98 | 98 | 0 | 100%
2 | 硬化混凝土试块 | 18 | 18 | 0 | 100%
3 | 水泥 | 28 | 28 | 0 | 100%
4 | 混凝土外加剂匀质性 | 9 | 9 | 0 | 100%
5 | 粉煤灰 | 8 | 8 | 0 | 100%
6 | 砂子氯离子 | 23 | 23 | 0 | 100%
7 | 普通混凝土用碎石或卵石 | 11 | 11 | 0 | 100%
8 | 自粘沥青基防水卷材 | 21 | 20 | 1 | 95.24% | 王母河水环境综合整治工程-剩余工程（施工）止水带拉断伸长率不符合标准GB/T 18173.2-2014《高分子防水材料 第2部分：止水带》技术要求。不合格材料已退场。
9 | 合成树脂乳液内墙涂料 | 26 | 26 | 0 | 100%
10 | 建筑室内用腻子 | 9 | 9 | 0 | 100%
11 | 建筑绝缘电工套管 | 2 | 2 | 0 | 100%
12 | 聚氨酯防水涂料 | 6 | 6 | 0 | 100%
13 | 给水用聚乙烯（PE） 管材 | 24 | 24 | 0 | 100%
14 | 电线 | 22 | 22 | 0 | 100%
15 | 其他 | 196 | 194 | 2 | 98.98% | 1.白石岗片区城市更新单元贡献用地公共住房项目（安居风铃府）挤塑板燃烧性能燃烧增长速率指数不符合标准GB/T 20284-2006《建筑材料或制品的单体燃烧试验》技术要求。不合格材料已退场。 2.勒杜鹃路市政道路工程种植土样品有机质、全氮、全磷、全钾不符合标准《园林绿化种植土质量》（DB 440300/T 34-2008）技术要求。不合格材料已退场。